## Özet
Numune | Çizgi | E (keV) | T = I/I0 | RPE (%) | LAC μ (cm⁻¹) | MAC μ/ρ (cm²/g) | HVL (cm) | TVL (cm) | MFP (cm) | Zeff | Neff (e/g) | Çıkarsanan kalınlık (mm) | Not
Dy-0 | Ba-133 81 | 80.9 | 0.887 ± 0.054 | 11.3 ± 5.4 | 0.36 ± 0.18 | 0.057 ± 0.029 | 1.91 ± 0.96 | 6.3 ± 3.2 | 2.8 ± 1.4 | 2.3 ± 1.2 | (2.7 ± 1.3)e22 | 0.23 ± 0.12 | LAC < 3σ: HVL/TVL/MFP güvenilir değil
Dy-0 | Ba-133 303 | 295.4 | 0.760 ± 0.067 | 24.0 ± 6.7 | 0.83 ± 0.27 | 0.130 ± 0.042 | 0.83 ± 0.27 | 2.77 ± 0.89 | 1.20 ± 0.38 | 26.9 ± 8.6 | (3.05 ± 0.97)e23 | 2.94 ± 0.94
Dy-0 | Ba-133 356 | 359.5 | 0.760 ± 0.024 | 24.0 ± 2.4 | 0.830 ± 0.094 | 0.130 ± 0.015 | 0.835 ± 0.095 | 2.77 ± 0.32 | 1.20 ± 0.14 | 30.7 ± 3.5 | (3.48 ± 0.40)e23 | 3.55 ± 0.40
Dy-0 | Cs-137 662 | 661.7 | 0.900 ± 0.032 | 10.0 ± 3.2 | 0.32 ± 0.11 | 0.050 ± 0.017 | 2.17 ± 0.74 | 7.2 ± 2.5 | 3.1 ± 1.1 | 16.6 ± 5.6 | (1.88 ± 0.64)e23 | 2.09 ± 0.71 | LAC < 3σ: HVL/TVL/MFP güvenilir değil
Dy-0 | Co-60 1173 | 1173.2 | 0.952 ± 0.021 | 4.8 ± 2.1 | 0.149 ± 0.065 | 0.023 ± 0.010 | 4.6 ± 2.0 | 15.4 ± 6.7 | 6.7 ± 2.9 | 10.4 ± 4.6 | (1.18 ± 0.52)e23 | 1.35 ± 0.59 | LAC < 3σ: HVL/TVL/MFP güvenilir değil
Dy-0 | Co-60 1332 | 1332.5 | 0.9529 ± 0.0080 | 4.71 ± 0.80 | 0.146 ± 0.026 | 0.0229 ± 0.0040 | 4.75 ± 0.83 | 15.8 ± 2.8 | 6.8 ± 1.2 | 10.9 ± 1.9 | (1.23 ± 0.22)e23 | 1.41 ± 0.25
Dy-5 | Ba-133 81 | 80.9 | 0.904 ± 0.057 | 9.6 ± 5.7 | 0.31 ± 0.19 | 0.049 ± 0.030 | 2.3 ± 1.4 | 7.5 ± 4.6 | 3.3 ± 2.0 | 1.8 ± 1.1 | (2.0 ± 1.2)e22 | 0.156 ± 0.096 | LAC < 3σ: HVL/TVL/MFP güvenilir değil
Dy-5 | Ba-133 303 | 295.4 | 0.797 ± 0.076 | 20.3 ± 7.6 | 0.69 ± 0.29 | 0.109 ± 0.046 | 1.01 ± 0.42 | 3.3 ± 1.4 | 1.45 ± 0.61 | 22.3 ± 9.4 | (2.5 ± 1.1)e23 | 2.36 ± 0.99 | LAC < 3σ: HVL/TVL/MFP güvenilir değil
Dy-5 | Ba-133 356 | 359.5 | 0.797 ± 0.023 | 20.3 ± 2.3 | 0.689 ± 0.086 | 0.109 ± 0.014 | 1.01 ± 0.13 | 3.34 ± 0.42 | 1.45 ± 0.18 | 25.6 ± 3.2 | (2.87 ± 0.36)e23 | 2.88 ± 0.36
Dy-5 | Cs-137 662 | 661.7 | 0.960 ± 0.028 | 4.0 ± 2.8 | 0.124 ± 0.090 | 0.020 ± 0.014 | 5.6 ± 4.1 | 19 ± 13 | 8.1 ± 5.8 | 6.5 ± 4.7 | (7.3 ± 5.3)e22 | 0.81 ± 0.59 | LAC < 3σ: HVL/TVL/MFP güvenilir değil
Dy-5 | Co-60 1173 | 1173.2 | 0.958 ± 0.026 | 4.2 ± 2.6 | 0.130 ± 0.081 | 0.021 ± 0.013 | 5.3 ± 3.3 | 18 ± 11 | 7.7 ± 4.8 | 9.2 ± 5.8 | (1.03 ± 0.65)e23 | 1.18 ± 0.74 | LAC < 3σ: HVL/TVL/MFP güvenilir değil
Dy-5 | Co-60 1332 | 1332.5 | 0.9547 ± 0.0078 | 4.53 ± 0.78 | 0.140 ± 0.025 | 0.0223 ± 0.0039 | 4.93 ± 0.87 | 16.4 ± 2.9 | 7.1 ± 1.2 | 10.6 ± 1.9 | (1.19 ± 0.21)e23 | 1.37 ± 0.24
Dy-10 | Ba-133 81 | 80.9 | 0.859 ± 0.060 | 14.1 ± 6.0 | 0.46 ± 0.21 | 0.073 ± 0.034 | 1.51 ± 0.69 | 5.0 ± 2.3 | 2.2 ± 1.0 | 2.5 ± 1.1 | (2.7 ± 1.3)e22 | 0.193 ± 0.089 | LAC < 3σ: HVL/TVL/MFP güvenilir değil
Dy-10 | Ba-133 303 | 295.4 | 0.861 ± 0.083 | 13.9 ± 8.3 | 0.45 ± 0.29 | 0.072 ± 0.046 | 1.53 ± 0.98 | 5.1 ± 3.3 | 2.2 ± 1.4 | 14.6 ± 9.4 | (1.6 ± 1.0)e23 | 1.50 ± 0.96 | LAC < 3σ: HVL/TVL/MFP güvenilir değil
Dy-10 | Ba-133 356 | 359.5 | 0.789 ± 0.024 | 21.1 ± 2.4 | 0.718 ± 0.091 | 0.114 ± 0.015 | 0.97 ± 0.12 | 3.21 ± 0.41 | 1.39 ± 0.18 | 26.7 ± 3.4 | (2.97 ± 0.38)e23 | 2.94 ± 0.37
Dy-10 | Cs-137 662 | 661.7 | 0.932 ± 0.028 | 6.8 ± 2.8 | 0.214 ± 0.093 | 0.034 ± 0.015 | 3.2 ± 1.4 | 10.8 ± 4.7 | 4.7 ± 2.0 | 11.4 ± 4.9 | (1.27 ± 0.55)e23 | 1.40 ± 0.61 | LAC < 3σ: HVL/TVL/MFP güvenilir değil
Dy-10 | Co-60 1173 | 1173.2 | 0.956 ± 0.023 | 4.4 ± 2.3 | 0.137 ± 0.072 | 0.022 ± 0.012 | 5.1 ± 2.7 | 16.8 ± 8.8 | 7.3 ± 3.8 | 9.9 ± 5.2 | (1.10 ± 0.58)e23 | 1.26 ± 0.66 | LAC < 3σ: HVL/TVL/MFP güvenilir değil
Dy-10 | Co-60 1332 | 1332.5 | 0.9526 ± 0.0077 | 4.74 ± 0.77 | 0.147 ± 0.024 | 0.0235 ± 0.0039 | 4.71 ± 0.78 | 15.6 ± 2.6 | 6.8 ± 1.1 | 11.3 ± 1.9 | (1.26 ± 0.21)e23 | 1.45 ± 0.24
Dy-20 | Ba-133 81 | 80.9 | 0.824 ± 0.058 | 17.6 ± 5.8 | 0.59 ± 0.21 | 0.094 ± 0.034 | 1.18 ± 0.43 | 3.9 ± 1.4 | 1.70 ± 0.62 | 2.66 ± 0.97 | (2.9 ± 1.1)e22 | 0.183 ± 0.066 | LAC < 3σ: HVL/TVL/MFP güvenilir değil
Dy-20 | Ba-133 303 | 295.4 | 0.844 ± 0.111 | 16 ± 11 | 0.51 ± 0.40 | 0.082 ± 0.064 | 1.4 ± 1.0 | 4.5 ± 3.5 | 1.9 ± 1.5 | 16 ± 13 | (1.8 ± 1.4)e23 | 1.57 ± 1.22 | LAC < 3σ: HVL/TVL/MFP güvenilir değil
Dy-20 | Ba-133 356 | 359.5 | 0.785 ± 0.027 | 21.5 ± 2.7 | 0.73 ± 0.10 | 0.117 ± 0.016 | 0.95 ± 0.13 | 3.14 ± 0.44 | 1.37 ± 0.19 | 27.0 ± 3.8 | (2.94 ± 0.41)e23 | 2.83 ± 0.40
Dy-20 | Cs-137 662 | 661.7 | 0.888 ± 0.025 | 11.2 ± 2.5 | 0.361 ± 0.084 | 0.057 ± 0.013 | 1.92 ± 0.45 | 6.4 ± 1.5 | 2.77 ± 0.65 | 19.4 ± 4.5 | (2.11 ± 0.49)e23 | 2.33 ± 0.55
Dy-20 | Co-60 1173 | 1173.2 | 0.965 ± 0.020 | 3.5 ± 2.0 | 0.107 ± 0.063 | 0.0170 ± 0.0100 | 6.5 ± 3.8 | 22 ± 13 | 9.3 ± 5.5 | 7.8 ± 4.6 | (8.5 ± 5.0)e22 | 0.99 ± 0.58 | LAC < 3σ: HVL/TVL/MFP güvenilir değil
Dy-20 | Co-60 1332 | 1332.5 | 0.9606 ± 0.0071 | 3.94 ± 0.71 | 0.122 ± 0.022 | 0.0194 ± 0.0036 | 5.7 ± 1.0 | 18.9 ± 3.5 | 8.2 ± 1.5 | 9.5 ± 1.7 | (1.04 ± 0.19)e23 | 1.20 ± 0.22
± değerleri: kapsam katsayısı k = 1 (k=1: 1σ). İstatistik, model/fon seçimi ve kalınlık/yoğunluk katkıları dahildir.

## Parametreler
Numune | Cizgi | Kaynak | E_keV | I0_cps | u_I0_cps | I_cps | u_I_cps | T_I_I0 | u_T | L_ln_I0_I | u_L_ist | u_L_model | u_L | Model_varyant_sayisi | Bozunma_duzeltme_carpani | I0_olcek_carpani | RPE_yuzde | u_RPE_yuzde | L_anlamlilik_sigma | LAC_kuram_cm-1 | Kalinlik_cikarsanan_mm | u_Kalinlik_cikarsanan_mm | x_cm | u_x_cm | LAC_cm-1 | u_LAC_cm-1 | LAC_anlamlilik_sigma | Katki_ist_I0 | Katki_ist_I | Katki_model | Katki_kalinlik | Katki_olcek | HVL_cm | u_HVL_cm | TVL_cm | u_TVL_cm | MFP_cm | u_MFP_cm | rho_g_cm3 | u_rho_g_cm3 | MAC_cm2_g | u_MAC_cm2_g | Zeff | u_Zeff | Neff_e_g | u_Neff_e_g | Ne_e_cm3 | u_Ne_e_cm3 | sigma_a_barn | u_sigma_a_barn | sigma_e_barn | MAC_kuram_cm2_g | HVL_kuram_cm | Zeff_kuram | Neff_kuram_e_g | Sapma_MAC_yuzde | u_Sapma_MAC_yuzde | Not
Dy-0 | Ba-133 81 | Ba-133 | 80.89906 | 4.80607 | 0.1250354 | 4.262752 | 0.1474171 | 0.8869518 | 0.05370532 | 0.1199647 | 0.04327583 | 0.04235043 | 0.06055044 | 6 | 1 | 1 | 11.30482 | 5.370532 | 1.981235 | 5.151339 | 0.2328805 | 0.1175431 | 0.33 | 0.001 | 0.3635293 | 0.1834895 | 1.981199 | 0.07883683 | 0.1047958 | 0.1283346 | 0.001101604 | 0 | 1.906716 | 0.9624049 | 6.333974 | 3.19704 | 2.75081 | 1.388457 | 6.3667 | 0.01048443 | 0.05709854 | 0.02882034 | 2.348413 | 1.185355 | 2.661e+22 | 1.3431e+22 | 1.6942e+23 | 8.5514e+22 | 5.039113 | 2.543479 | 2.145752 | 0.8091066 | 0.1345567 | 33.27785 | 3.7707e+23 | -92.94301 | 3.561996 | LAC < 3σ: HVL/TVL/MFP güvenilir değil
Dy-0 | Ba-133 303 | Ba-133 | 295.4176 | 3.43276 | 0.1383214 | 2.609882 | 0.144961 | 0.7602869 | 0.06650689 | 0.2740594 | 0.06861988 | 0.05425282 | 0.08747604 | 7 | 1 | 1 | 23.97131 | 6.650689 | 3.132965 | 0.9307297 | 2.944565 | 0.9398651 | 0.33 | 0.001 | 0.830483 | 0.2650908 | 3.132824 | 0.1221046 | 0.1683125 | 0.1644025 | 0.002516615 | 0 | 0.8346314 | 0.266415 | 2.772586 | 0.8850116 | 1.204119 | 0.3843557 | 6.3667 | 0.01048443 | 0.1304417 | 0.04163764 | 26.89719 | 8.58572 | 3.0477e+23 | 9.7285e+22 | 1.9404e+24 | 6.194e+23 | 11.51186 | 3.674644 | 0.4279948 | 0.1461871 | 0.7447352 | 30.14392 | 3.4156e+23 | -10.77077 | 28.48242
Dy-0 | Ba-133 356 | Ba-133 | 359.5183 | 9.125973 | 0.1623527 | 6.939599 | 0.1677276 | 0.7604229 | 0.02368702 | 0.2738806 | 0.03001104 | 0.008345528 | 0.0311498 | 7 | 1 | 1 | 23.95771 | 2.368702 | 8.792369 | 0.7722658 | 3.546455 | 0.403356 | 0.33 | 0.001 | 0.8299411 | 0.09442684 | 8.78925 | 0.05390965 | 0.07324135 | 0.02528948 | 0.002514973 | 0 | 0.8351764 | 0.09502249 | 2.774396 | 0.3156579 | 1.204905 | 0.1370885 | 6.3667 | 0.01048443 | 0.1303566 | 0.01483292 | 30.73597 | 3.497362 | 3.4827e+23 | 3.9629e+22 | 2.2173e+24 | 2.5233e+23 | 11.50435 | 1.309048 | 0.3742959 | 0.1212977 | 0.8975501 | 28.60003 | 3.2407e+23 | 7.468324 | 12.22853
Dy-0 | Cs-137 662 | Cs-137 | 661.657 | 6.433764 | 0.1139783 | 5.790786 | 0.1107818 | 0.9000619 | 0.03226133 | 0.1052917 | 0.02607351 | 0.02459522 | 0.03584345 | 7 | 1 | 1 | 9.993808 | 3.226133 | 2.937544 | 0.5044349 | 2.08732 | 0.7105664 | 0.33 | 0.001 | 0.3190658 | 0.1086208 | 2.937427 | 0.05368378 | 0.05797184 | 0.07453098 | 0.0009668661 | 0 | 2.172427 | 0.7395679 | 7.216647 | 2.456791 | 3.13415 | 1.066971 | 6.3667 | 0.01048443 | 0.05011478 | 0.01706097 | 16.56971 | 5.640957 | 1.8775e+23 | 6.3918e+22 | 1.1954e+24 | 4.0695e+23 | 4.422776 | 1.505681 | 0.2669194 | 0.0792302 | 1.374106 | 26.19629 | 2.9683e+23 | -36.74788 | 21.53342 | LAC < 3σ: HVL/TVL/MFP güvenilir değil
Dy-0 | Co-60 1173 | Co-60 | 1173.228 | 21.25118 | 0.1605248 | 20.22942 | 0.1526375 | 0.95192 | 0.02052674 | 0.04927427 | 0.01067662 | 0.01873486 | 0.02156351 | 7 | 1 | 1 | 4.807999 | 2.052674 | 2.285076 | 0.3647561 | 1.350883 | 0.5911762 | 0.33 | 0.001 | 0.149316 | 0.06534554 | 2.285021 | 0.02288997 | 0.02286462 | 0.0567723 | 0.0004524726 | 0 | 4.642151 | 2.031557 | 15.42089 | 6.748685 | 6.697208 | 2.930917 | 6.3667 | 0.01048443 | 0.02345265 | 0.01026372 | 10.42946 | 4.564303 | 1.1818e+23 | 5.1718e+22 | 7.524e+23 | 3.2928e+23 | 2.069765 | 0.905803 | 0.1984537 | 0.05729123 | 1.900303 | 25.47757 | 2.8869e+23 | -59.06416 | 17.91499 | LAC < 3σ: HVL/TVL/MFP güvenilir değil
Dy-0 | Co-60 1332 | Co-60 | 1332.492 | 21.40101 | 0.1089475 | 20.39396 | 0.1027153 | 0.9529438 | 0.008047554 | 0.04819932 | 0.007161201 | 0.004475962 | 0.008444941 | 7 | 1 | 1 | 4.705618 | 0.8047554 | 5.707479 | 0.3409415 | 1.413712 | 0.2476947 | 0.33 | 0.001 | 0.1460586 | 0.02559456 | 5.706626 | 0.01542656 | 0.01526229 | 0.01356352 | 0.0004426017 | 0 | 4.74568 | 0.8316088 | 15.76481 | 2.762545 | 6.846569 | 1.199758 | 6.3667 | 0.01048443 | 0.02294101 | 0.004020244 | 10.88908 | 1.90823 | 1.2338e+23 | 2.1622e+22 | 7.8555e+23 | 1.3767e+23 | 2.024612 | 0.3547983 | 0.1859305 | 0.05355074 | 2.033038 | 25.41815 | 2.8801e+23 | -57.16023 | 7.507354
Dy-5 | Ba-133 81 | Ba-133 | 80.89906 | 4.80607 | 0.1250354 | 4.34276 | 0.1251866 | 0.9035992 | 0.05653923 | 0.1013694 | 0.03883049 | 0.04906466 | 0.06257114 | 6 | 1 | 1 | 9.640083 | 5.653923 | 1.620067 | 6.501268 | 0.1559225 | 0.09624451 | 0.33 | 0.001 | 0.3071801 | 0.1896118 | 1.620047 | 0.07883683 | 0.08735302 | 0.1486808 | 0.0009308486 | 0 | 2.256485 | 1.392851 | 7.495881 | 4.626952 | 3.25542 | 2.00946 | 6.313133 | 0.002659783 | 0.0486573 | 0.03003451 | 1.799217 | 1.110596 | 2.0185e+22 | 1.246e+22 | 1.2743e+23 | 7.866e+22 | 4.337084 | 2.677135 | 2.41054 | 1.029801 | 0.1066172 | 38.07927 | 4.2721e+23 | -95.27508 | 2.916536 | LAC < 3σ: HVL/TVL/MFP güvenilir değil
Dy-5 | Ba-133 303 | Ba-133 | 295.4176 | 3.43276 | 0.1383214 | 2.734309 | 0.1402421 | 0.7965338 | 0.07620108 | 0.2274857 | 0.06522491 | 0.06998332 | 0.09566584 | 7 | 1 | 1 | 20.34662 | 7.620108 | 2.37792 | 0.9630235 | 2.362203 | 0.9933905 | 0.33 | 0.001 | 0.6893507 | 0.289904 | 2.377858 | 0.1221046 | 0.1554235 | 0.2120707 | 0.002088941 | 0 | 1.005507 | 0.4228626 | 3.340223 | 1.404719 | 1.45064 | 0.6100618 | 6.313133 | 0.002659783 | 0.1091931 | 0.04592081 | 22.27875 | 9.369257 | 2.4994e+23 | 1.0511e+23 | 1.5779e+24 | 6.6359e+23 | 9.732963 | 4.093166 | 0.436872 | 0.1525429 | 0.7197614 | 31.12344 | 3.4917e+23 | -28.41809 | 30.10354 | LAC < 3σ: HVL/TVL/MFP güvenilir değil
Dy-5 | Ba-133 356 | Ba-133 | 359.5183 | 9.125973 | 0.1623527 | 7.270046 | 0.1552055 | 0.7966324 | 0.02265548 | 0.2273619 | 0.02778947 | 0.006043655 | 0.02843907 | 7 | 1 | 1 | 20.33676 | 2.265548 | 7.994704 | 0.7887244 | 2.882653 | 0.3605704 | 0.33 | 0.001 | 0.6889755 | 0.08620427 | 7.992359 | 0.05390965 | 0.06469282 | 0.01831411 | 0.002087805 | 0 | 1.006055 | 0.1258771 | 3.342042 | 0.4181546 | 1.45143 | 0.1816022 | 6.313133 | 0.002659783 | 0.1091337 | 0.01365483 | 25.62191 | 3.205818 | 2.8745e+23 | 3.5966e+22 | 1.8147e+24 | 2.2706e+23 | 9.727666 | 1.217128 | 0.379662 | 0.1249339 | 0.8788205 | 29.33141 | 3.2907e+23 | -12.64686 | 10.92964
Dy-5 | Cs-137 662 | Cs-137 | 661.657 | 6.433764 | 0.1139783 | 6.17579 | 0.1245998 | 0.9599031 | 0.02847809 | 0.04092296 | 0.0268495 | 0.01262042 | 0.02966768 | 7 | 1 | 1 | 4.009692 | 2.847809 | 1.379379 | 0.5035293 | 0.8127225 | 0.5891946 | 0.33 | 0.001 | 0.124009 | 0.08990283 | 1.379367 | 0.05368378 | 0.06113795 | 0.03824371 | 0.0003757848 | 0 | 5.589492 | 4.052217 | 18.56789 | 13.46117 | 8.063933 | 5.846113 | 6.313133 | 0.002659783 | 0.01964301 | 0.01424061 | 6.528961 | 4.733304 | 7.3248e+22 | 5.3102e+22 | 4.6242e+23 | 3.3524e+23 | 1.750886 | 1.269341 | 0.2681723 | 0.07975902 | 1.376578 | 26.51037 | 2.9742e+23 | -75.37205 | 17.85454 | LAC < 3σ: HVL/TVL/MFP güvenilir değil
Dy-5 | Co-60 1173 | Co-60 | 1173.228 | 21.25118 | 0.1605248 | 20.36073 | 0.1543373 | 0.958099 | 0.02568503 | 0.04280417 | 0.01070125 | 0.02457986 | 0.02680833 | 7 | 1 | 1 | 4.1901 | 2.568503 | 1.596674 | 0.3613962 | 1.184411 | 0.7417989 | 0.33 | 0.001 | 0.1297096 | 0.08123831 | 1.596656 | 0.02288997 | 0.02297014 | 0.07448443 | 0.0003930594 | 0 | 5.343839 | 3.346895 | 17.75185 | 11.11815 | 7.70953 | 4.828549 | 6.313133 | 0.002659783 | 0.02054599 | 0.01286815 | 9.21045 | 5.76859 | 1.0333e+23 | 6.4717e+22 | 6.5234e+23 | 4.0857e+23 | 1.831374 | 1.147006 | 0.1988365 | 0.05724513 | 1.91797 | 25.6621 | 2.879e+23 | -64.10875 | 22.47902 | LAC < 3σ: HVL/TVL/MFP güvenilir değil
Dy-5 | Co-60 1332 | Co-60 | 1332.492 | 21.40101 | 0.1089475 | 20.43155 | 0.104177 | 0.9547002 | 0.007763962 | 0.04635791 | 0.007205136 | 0.003771106 | 0.008132357 | 7 | 1 | 1 | 4.52998 | 0.7763962 | 5.700428 | 0.3375889 | 1.373206 | 0.2408953 | 0.33 | 0.001 | 0.1404785 | 0.02464718 | 5.699577 | 0.01542656 | 0.01545101 | 0.01142759 | 0.0004256925 | 0 | 4.934186 | 0.8657109 | 16.39101 | 2.87583 | 7.118526 | 1.248957 | 6.313133 | 0.002659783 | 0.02225179 | 0.003904124 | 10.64977 | 1.868526 | 1.1948e+23 | 2.0963e+22 | 7.5429e+23 | 1.3234e+23 | 1.98342 | 0.3479953 | 0.1862406 | 0.05347406 | 2.053229 | 25.59285 | 2.8712e+23 | -58.38769 | 7.300967
Dy-10 | Ba-133 81 | Ba-133 | 80.89906 | 4.80607 | 0.1250354 | 4.129473 | 0.1550784 | 0.8592204 | 0.06003085 | 0.1517299 | 0.0456853 | 0.05286021 | 0.06986665 | 6 | 1 | 1 | 14.07796 | 6.003085 | 2.171706 | 7.8427 | 0.1934663 | 0.08908495 | 0.33 | 0.001 | 0.4597874 | 0.2117217 | 2.171659 | 0.07883683 | 0.1138002 | 0.1601825 | 0.001393295 | 0 | 1.507538 | 0.6941873 | 5.007934 | 2.30604 | 2.174918 | 1.001501 | 6.2752 | 0.01142935 | 0.07327056 | 0.0337397 | 2.461885 | 1.133651 | 2.7357e+22 | 1.2597e+22 | 1.7167e+23 | 7.9051e+22 | 6.593782 | 3.036311 | 2.678347 | 1.249793 | 0.08838119 | 41.99293 | 4.6663e+23 | -94.13738 | 2.699623 | LAC < 3σ: HVL/TVL/MFP güvenilir değil
Dy-10 | Ba-133 303 | Ba-133 | 295.4176 | 3.43276 | 0.1383214 | 2.955789 | 0.1693021 | 0.8610531 | 0.08284151 | 0.1495991 | 0.07003166 | 0.06596846 | 0.09620952 | 7 | 1 | 1 | 13.89469 | 8.284151 | 1.55493 | 0.9970353 | 1.500439 | 0.9649559 | 0.33 | 0.001 | 0.4533305 | 0.2915472 | 1.554913 | 0.1221046 | 0.1735701 | 0.1999044 | 0.001373729 | 0 | 1.529011 | 0.983342 | 5.079264 | 3.266591 | 2.205896 | 1.418663 | 6.2752 | 0.01142935 | 0.07224159 | 0.04646041 | 14.58135 | 9.377637 | 1.6203e+23 | 1.042e+23 | 1.0168e+24 | 6.5391e+23 | 6.501182 | 4.181076 | 0.4458561 | 0.158885 | 0.6952082 | 32.06958 | 3.5636e+23 | -54.53216 | 29.24153 | LAC < 3σ: HVL/TVL/MFP güvenilir değil
Dy-10 | Ba-133 356 | Ba-133 | 359.5183 | 9.125973 | 0.1623527 | 7.20109 | 0.1538227 | 0.7890764 | 0.02379954 | 0.2368922 | 0.027799 | 0.01170119 | 0.03016127 | 7 | 1 | 1 | 21.09236 | 2.379954 | 7.854186 | 0.8067548 | 2.936359 | 0.3738591 | 0.33 | 0.001 | 0.7178551 | 0.09142366 | 7.851962 | 0.05390965 | 0.06473039 | 0.03545815 | 0.002175319 | 0 | 0.9655809 | 0.1229732 | 3.20759 | 0.4085081 | 1.393039 | 0.1774128 | 6.2752 | 0.01142935 | 0.1143956 | 0.01457053 | 26.73307 | 3.404984 | 2.9706e+23 | 3.7836e+22 | 1.8641e+24 | 2.3746e+23 | 10.29471 | 1.311235 | 0.3850928 | 0.1285624 | 0.8591795 | 30.04372 | 3.3385e+23 | -11.01942 | 11.33343
Dy-10 | Cs-137 662 | Cs-137 | 661.657 | 6.433764 | 0.1139783 | 5.995095 | 0.1145926 | 0.9318177 | 0.02847173 | 0.07061813 | 0.02606155 | 0.01595012 | 0.03055504 | 7 | 1 | 1 | 6.818234 | 2.847173 | 2.311177 | 0.503815 | 1.401668 | 0.6064734 | 0.33 | 0.001 | 0.2139943 | 0.09259331 | 2.311121 | 0.05368378 | 0.05792241 | 0.0483337 | 0.0006484676 | 0 | 3.239092 | 1.401524 | 10.76003 | 4.655762 | 4.673021 | 2.021972 | 6.2752 | 0.01142935 | 0.03410159 | 0.01475557 | 11.38982 | 4.928312 | 1.2656e+23 | 5.4764e+22 | 7.9422e+23 | 3.4366e+23 | 3.068879 | 1.327886 | 0.2694404 | 0.08028669 | 1.375797 | 26.8155 | 2.9798e+23 | -57.52522 | 18.3786 | LAC < 3σ: HVL/TVL/MFP güvenilir değil
Dy-10 | Co-60 1173 | Co-60 | 1173.228 | 21.25118 | 0.1605248 | 20.31034 | 0.1539284 | 0.9557281 | 0.02278895 | 0.04528187 | 0.01070032 | 0.02130888 | 0.0238446 | 7 | 1 | 1 | 4.427195 | 2.278895 | 1.899041 | 0.3589357 | 1.26156 | 0.664314 | 0.33 | 0.001 | 0.1372178 | 0.07225756 | 1.899009 | 0.02288997 | 0.02296612 | 0.06457235 | 0.0004158115 | 0 | 5.051438 | 2.660038 | 16.78051 | 8.836456 | 7.287685 | 3.837624 | 6.2752 | 0.01142935 | 0.02186668 | 0.01151485 | 9.877489 | 5.201421 | 1.0976e+23 | 5.7799e+22 | 6.8876e+23 | 3.627e+23 | 1.967831 | 1.036247 | 0.1992239 | 0.05719908 | 1.931118 | 25.83763 | 2.8711e+23 | -61.77092 | 20.13118 | LAC < 3σ: HVL/TVL/MFP güvenilir değil
Dy-10 | Co-60 1332 | Co-60 | 1332.492 | 21.40101 | 0.1089475 | 20.38624 | 0.1038255 | 0.952583 | 0.00767498 | 0.04857801 | 0.007200955 | 0.003614112 | 0.008057019 | 7 | 1 | 1 | 4.741698 | 0.767498 | 6.029278 | 0.3350796 | 1.449745 | 0.2404509 | 0.33 | 0.001 | 0.1472061 | 0.02441928 | 6.028272 | 0.01542656 | 0.0154331 | 0.01095186 | 0.0004460791 | 0 | 4.708685 | 0.7811003 | 15.64191 | 2.594759 | 6.793197 | 1.12689 | 6.2752 | 0.01142935 | 0.02345839 | 0.00389163 | 11.31614 | 1.877291 | 1.2575e+23 | 2.0861e+22 | 7.8908e+23 | 1.3091e+23 | 2.111073 | 0.3502165 | 0.1865542 | 0.05339744 | 2.068604 | 25.7585 | 2.8623e+23 | -56.06833 | 7.288046
Dy-20 | Ba-133 81 | Ba-133 | 80.89906 | 4.80607 | 0.1250354 | 3.958793 | 0.12086 | 0.823707 | 0.05805784 | 0.1939404 | 0.04011097 | 0.0579573 | 0.07048361 | 6 | 1 | 1 | 17.6293 | 5.805784 | 2.751567 | 10.60508 | 0.1828751 | 0.06646215 | 0.33 | 0.001 | 0.5876981 | 0.2135941 | 2.751472 | 0.07883683 | 0.09251362 | 0.1756282 | 0.001780903 | 0 | 1.179427 | 0.4286533 | 3.917973 | 1.423955 | 1.701554 | 0.6184159 | 6.280833 | 0.01867747 | 0.09357009 | 0.03400843 | 2.659336 | 0.9665463 | 2.8968e+22 | 1.0529e+22 | 1.8194e+23 | 6.613e+22 | 8.589964 | 3.122057 | 3.230117 | 1.688482 | 0.06535995 | 47.98799 | 5.2273e+23 | -94.45833 | 2.014142 | LAC < 3σ: HVL/TVL/MFP güvenilir değil
Dy-20 | Ba-133 303 | Ba-133 | 295.4176 | 3.43276 | 0.1383214 | 2.897834 | 0.1653937 | 0.8441702 | 0.1111844 | 0.1694011 | 0.06986558 | 0.111651 | 0.1317085 | 7 | 1 | 1 | 15.58298 | 11.11844 | 1.286182 | 1.077321 | 1.57243 | 1.222557 | 0.33 | 0.001 | 0.5133367 | 0.3991198 | 1.286172 | 0.1221046 | 0.1729544 | 0.3383363 | 0.001555566 | 0 | 1.350278 | 1.049843 | 4.485526 | 3.487501 | 1.948039 | 1.514603 | 6.280833 | 0.01867747 | 0.08173067 | 0.06354615 | 16.15783 | 12.56282 | 1.7601e+23 | 1.3685e+23 | 1.1055e+24 | 8.5951e+23 | 7.503076 | 5.833692 | 0.4643615 | 0.1715251 | 0.6433992 | 33.90984 | 3.6938e+23 | -52.35061 | 37.04772 | LAC < 3σ: HVL/TVL/MFP güvenilir değil
Dy-20 | Ba-133 356 | Ba-133 | 359.5183 | 9.125973 | 0.1623527 | 7.166575 | 0.1749741 | 0.7852943 | 0.02652507 | 0.2416968 | 0.03020923 | 0.01510975 | 0.03377724 | 7 | 1 | 1 | 21.47057 | 2.652507 | 7.15561 | 0.8528997 | 2.833824 | 0.3960283 | 0.33 | 0.001 | 0.7324144 | 0.1023793 | 7.153929 | 0.05390965 | 0.07398576 | 0.04578711 | 0.002219438 | 0 | 0.9463866 | 0.1322891 | 3.143828 | 0.4394548 | 1.365347 | 0.1908528 | 6.280833 | 0.01867747 | 0.116611 | 0.01630397 | 27.01424 | 3.776995 | 2.9426e+23 | 4.1143e+22 | 1.8482e+24 | 2.5847e+23 | 10.70518 | 1.496744 | 0.3962792 | 0.135794 | 0.8126948 | 31.45819 | 3.4267e+23 | -14.12655 | 12.00639
Dy-20 | Cs-137 662 | Cs-137 | 661.657 | 6.433764 | 0.1139783 | 5.711903 | 0.1136642 | 0.8878011 | 0.02473875 | 0.1190076 | 0.02664274 | 0.008162928 | 0.0278652 | 7 | 1 | 1 | 11.21989 | 2.473875 | 4.270832 | 0.5108721 | 2.329498 | 0.5454437 | 0.33 | 0.001 | 0.360629 | 0.08444706 | 4.270474 | 0.05368378 | 0.06030163 | 0.02473615 | 0.001092815 | 0 | 1.922051 | 0.450079 | 6.384914 | 1.49513 | 2.772933 | 0.6493267 | 6.280833 | 0.01867747 | 0.05741738 | 0.01344628 | 19.37515 | 4.537369 | 2.1105e+23 | 4.9425e+22 | 1.3256e+24 | 3.1046e+23 | 5.271057 | 1.234402 | 0.2720524 | 0.08133827 | 1.356792 | 27.44711 | 2.9898e+23 | -29.40915 | 16.53131
Dy-20 | Co-60 1173 | Co-60 | 1173.228 | 21.25118 | 0.1605248 | 20.51346 | 0.1480249 | 0.9652859 | 0.01995217 | 0.03533092 | 0.01044647 | 0.01783558 | 0.0206697 | 7 | 1 | 1 | 3.471407 | 1.995217 | 1.70931 | 0.3586812 | 0.985023 | 0.5762695 | 0.33 | 0.001 | 0.1070634 | 0.06263631 | 1.709287 | 0.02288997 | 0.02186663 | 0.05404721 | 0.0003244346 | 0 | 6.474175 | 3.787647 | 21.50674 | 12.58229 | 9.34026 | 5.46442 | 6.280833 | 0.01867747 | 0.01704605 | 0.00997274 | 7.823496 | 4.577112 | 8.5221e+22 | 4.9858e+22 | 5.3526e+23 | 3.1316e+23 | 1.564869 | 0.915522 | 0.2000217 | 0.05710726 | 1.932488 | 26.21008 | 2.8551e+23 | -70.15082 | 17.46317 | LAC < 3σ: HVL/TVL/MFP güvenilir değil
Dy-20 | Co-60 1332 | Co-60 | 1332.492 | 21.40101 | 0.1089475 | 20.55821 | 0.1000138 | 0.9606189 | 0.00708491 | 0.04017749 | 0.007041533 | 0.002193796 | 0.00737536 | 7 | 1 | 1 | 3.938107 | 0.708491 | 5.447529 | 0.3344215 | 1.201403 | 0.2205408 | 0.33 | 0.001 | 0.12175 | 0.02235262 | 5.446787 | 0.01542656 | 0.01474214 | 0.006647865 | 0.0003689393 | 0 | 5.693202 | 1.04524 | 18.91241 | 3.472214 | 8.213555 | 1.507963 | 6.280833 | 0.01867747 | 0.01938436 | 0.003559329 | 9.506032 | 1.745484 | 1.0355e+23 | 1.9013e+22 | 6.5037e+23 | 1.1944e+23 | 1.779532 | 0.3267552 | 0.1872003 | 0.05324476 | 2.072675 | 26.11106 | 2.8443e+23 | -63.59386 | 6.684843

## Pikler
Spektrum | Cizgi | Kaynak | E_nominal_keV | E_uydurma_keV | FWHM_keV | FWHM_yuzde | Net_alan | u_alan_ist | Anlamlilik_sigma | Hiz_cps | u_hiz_ist_cps | chi2_ndf | ndf | Kabul_varyant | Red_varyant | Alan_model_dagilimi_yuzde | Canli_sure_s | Gercek_sure_s | Tespit | Uydurma_notu
Dy-0 | Ba-133 81 | Ba-133 | 80.89906 | 79.94018 | 10.62645 | 13.293 | 30691.81 | 1061.403 | 28.91627 | 4.262752 | 0.1474171 | 1.008012 | 143 | 6 | 0 | 3.888948 | 7200 | 7383.74 | evet | ok; at bound: sigma[1]
Dy-0 | Co-57 122 | Co-57 | 123.6602 | 126.0622 | 21.64731 | 17.17193 | -338.5126 | 373.8189 | 0.9055524 | -0.04701564 | 0.05191929 | 1.076825 | 181 | 3 | 2 | 73.27469 | 7200 | 7383.74 | hayir | ok; at bound: mu[0],sigma[0]
Dy-0 | Ba-133 303 | Ba-133 | 295.4176 | 306.8741 | 28.49057 | 9.284122 | 18791.15 | 1043.72 | 18.00403 | 2.609882 | 0.144961 | 1.119628 | 383 | 7 | 0 | 22.44318 | 7200 | 7383.74 | evet | ok
Dy-0 | Ba-133 356 | Ba-133 | 359.5183 | 360.3485 | 30.93876 | 8.58579 | 49965.11 | 1207.639 | 41.37421 | 6.939599 | 0.1677276 | 1.119628 | 383 | 7 | 0 | 3.482036 | 7200 | 7383.74 | evet | ok
Dy-0 | Cs-137 662 | Cs-137 | 661.657 | 660.7189 | 47.32006 | 7.161905 | 41693.66 | 797.6292 | 52.27198 | 5.790786 | 0.1107818 | 1.013816 | 478 | 7 | 0 | 1.667427 | 7200 | 7383.74 | evet | ok
Dy-0 | Co-60 1173 | Co-60 | 1173.228 | 1173.059 | 67.97814 | 5.794949 | 145651.8 | 1098.99 | 132.5324 | 20.22942 | 0.1526375 | 1.001531 | 809 | 8 | 0 | 4.071259 | 7200 | 7383.74 | evet | ok
Dy-0 | Co-60 1332 | Co-60 | 1332.492 | 1335.388 | 73.38243 | 5.495214 | 146836.5 | 739.5503 | 198.5484 | 20.39396 | 0.1027153 | 1.001531 | 809 | 8 | 0 | 2.406658 | 7200 | 7383.74 | evet | ok
Dy-5 | Ba-133 81 | Ba-133 | 80.89906 | 80.06529 | 10.94698 | 13.67257 | 31267.88 | 901.3433 | 34.69031 | 4.34276 | 0.1251866 | 1.089637 | 143 | 6 | 0 | 4.550873 | 7200 | 7380.54 | evet | ok; at bound: sigma[1]
Dy-5 | Co-57 122 | Co-57 | 123.6602 | 126.0622 | 18.69566 | 14.8305 | -194.9022 | 567.3179 | 0.3435503 | -0.02706975 | 0.07879416 | 0.9422596 | 182 | 3 | 2 | 182.0765 | 7200 | 7380.54 | hayir | ok
Dy-5 | Ba-133 303 | Ba-133 | 295.4176 | 306.8592 | 29.14585 | 9.498116 | 19687.03 | 1009.743 | 19.49707 | 2.734309 | 0.1402421 | 1.039893 | 385 | 7 | 0 | 24.46725 | 7200 | 7380.54 | evet | ok
Dy-5 | Ba-133 356 | Ba-133 | 359.5183 | 360.1766 | 30.3255 | 8.41962 | 52344.33 | 1117.48 | 46.84141 | 7.270046 | 0.1552055 | 1.039893 | 385 | 7 | 0 | 3.285978 | 7200 | 7380.54 | evet | ok
Dy-5 | Cs-137 662 | Cs-137 | 661.657 | 661.1865 | 48.74967 | 7.373058 | 44465.69 | 897.1185 | 49.56501 | 6.17579 | 0.1245998 | 1.162733 | 478 | 7 | 0 | 2.905281 | 7200 | 7380.54 | evet | ok
Dy-5 | Co-60 1173 | Co-60 | 1173.228 | 1172.738 | 67.69553 | 5.772435 | 146597.3 | 1111.229 | 131.9236 | 20.36073 | 0.1543373 | 1.067597 | 807 | 7 | 1 | 3.207181 | 7200 | 7380.54 | evet | ok
Dy-5 | Co-60 1332 | Co-60 | 1332.492 | 1335.408 | 73.12375 | 5.475762 | 147107.1 | 750.0746 | 196.1233 | 20.43155 | 0.104177 | 1.067597 | 807 | 7 | 1 | 1.940692 | 7200 | 7380.54 | evet | ok
Dy-10 | Ba-133 81 | Ba-133 | 80.89906 | 80.46674 | 10.57071 | 13.13675 | 29732.2 | 1116.565 | 26.62828 | 4.129473 | 0.1550784 | 1.265232 | 143 | 6 | 0 | 4.902363 | 7200 | 7381.8 | evet | ok; at bound: sigma[1]
Dy-10 | Co-57 122 | Co-57 | 123.6602 | 118.0621 | 17.23428 | 14.59763 | -547.1064 | 714.698 | 0.7655071 | -0.075987 | 0.09926361 | 0.9975389 | 181 | 3 | 2 | 114.6058 | 7200 | 7381.8 | hayir | ok; at bound: mu[0]
Dy-10 | Ba-133 303 | Ba-133 | 295.4176 | 307.1823 | 34.50494 | 11.23272 | 21281.68 | 1218.975 | 17.45867 | 2.955789 | 0.1693021 | 0.9794565 | 384 | 7 | 0 | 21.74366 | 7200 | 7381.8 | evet | ok
Dy-10 | Ba-133 356 | Ba-133 | 359.5183 | 361.1431 | 30.42573 | 8.424841 | 51847.85 | 1107.523 | 46.81423 | 7.20109 | 0.1538227 | 0.9794565 | 384 | 7 | 0 | 3.644223 | 7200 | 7381.8 | evet | ok
Dy-10 | Cs-137 662 | Cs-137 | 661.657 | 661.7862 | 47.85781 | 7.231612 | 43164.68 | 825.0669 | 52.31659 | 5.995095 | 0.1145926 | 1.02979 | 478 | 7 | 0 | 1.418338 | 7200 | 7381.8 | evet | ok
Dy-10 | Co-60 1173 | Co-60 | 1173.228 | 1173.23 | 67.19141 | 5.727043 | 146234.5 | 1108.285 | 131.9467 | 20.31034 | 0.1539284 | 1.082809 | 811 | 7 | 1 | 3.07511 | 7200 | 7381.8 | evet | ok
Dy-10 | Co-60 1332 | Co-60 | 1332.492 | 1335.397 | 72.5085 | 5.429734 | 146780.9 | 747.5438 | 196.3509 | 20.38624 | 0.1038255 | 1.082809 | 811 | 7 | 1 | 1.974109 | 7200 | 7381.8 | evet | ok
Dy-20 | Ba-133 81 | Ba-133 | 80.89906 | 80.16734 | 10.24977 | 12.78547 | 28503.31 | 870.1917 | 32.75521 | 3.958793 | 0.12086 | 0.9832046 | 144 | 6 | 0 | 5.527388 | 7200 | 7384.18 | evet | ok; at bound: mu[1],sigma[1]
Dy-20 | Co-57 122 | Co-57 | 123.6602 | 126.0622 | 22.08531 | 17.51937 | -739.1256 | 365.2177 | 2.023794 | -0.1026563 | 0.05072468 | 0.9773859 | 182 | 3 | 2 | 88.51189 | 7200 | 7384.18 | hayir | ok; at bound: mu[0],sigma[0]
Dy-20 | Ba-133 303 | Ba-133 | 295.4176 | 307.3065 | 31.09604 | 10.1189 | 20864.4 | 1190.835 | 17.52082 | 2.897834 | 0.1653937 | 1.247785 | 384 | 7 | 0 | 25.39199 | 7200 | 7384.18 | evet | ok
Dy-20 | Ba-133 356 | Ba-133 | 359.5183 | 360.2899 | 30.90423 | 8.5776 | 51599.34 | 1259.813 | 40.95792 | 7.166575 | 0.1749741 | 1.247785 | 384 | 7 | 0 | 4.114214 | 7200 | 7384.18 | evet | ok
Dy-20 | Cs-137 662 | Cs-137 | 661.657 | 660.9527 | 46.47265 | 7.031162 | 41125.7 | 818.3824 | 50.25242 | 5.711903 | 0.1136642 | 1.113462 | 478 | 7 | 0 | 2.658087 | 7200 | 7384.18 | evet | ok
Dy-20 | Co-60 1173 | Co-60 | 1173.228 | 1173.091 | 67.47135 | 5.751587 | 147696.9 | 1065.779 | 138.5812 | 20.51346 | 0.1480249 | 1.002331 | 808 | 8 | 0 | 3.367625 | 7200 | 7384.18 | evet | ok
Dy-20 | Co-60 1332 | Co-60 | 1332.492 | 1335.659 | 72.86006 | 5.45499 | 148019.1 | 720.099 | 205.5539 | 20.55821 | 0.1000138 | 1.002331 | 808 | 8 | 0 | 1.979856 | 7200 | 7384.18 | evet | ok
Bos (I0) | Ba-133 81 | Ba-133 | 80.89906 | 79.79284 | 11.26854 | 14.12225 | 34603.7 | 900.2552 | 38.43766 | 4.80607 | 0.1250354 | 1.018807 | 144 | 6 | 0 | 0.7572445 | 7200 | 7388.7 | evet | ok
Bos (I0) | Co-57 122 | Co-57 | 123.6602 | 122.6159 | 22.46249 | 18.3194 | -777.4791 | 472.1111 | 1.646814 | -0.1079832 | 0.06557099 | 1.085352 | 181 | 4 | 1 | 46.27073 | 7200 | 7388.7 | hayir | ok; at bound: sigma[0]
Bos (I0) | Ba-133 303 | Ba-133 | 295.4176 | 307.129 | 27.84466 | 9.066112 | 24715.87 | 995.9142 | 24.81727 | 3.43276 | 0.1383214 | 1.04858 | 384 | 7 | 0 | 18.06243 | 7200 | 7388.7 | evet | ok
Bos (I0) | Ba-133 356 | Ba-133 | 359.5183 | 359.9026 | 30.55233 | 8.489054 | 65707.01 | 1168.94 | 56.21077 | 9.125973 | 0.1623527 | 1.04858 | 384 | 7 | 0 | 3.149338 | 7200 | 7388.7 | evet | ok
Bos (I0) | Cs-137 662 | Cs-137 | 661.657 | 660.8313 | 46.82021 | 7.085048 | 46323.1 | 820.6437 | 56.44728 | 6.433764 | 0.1139783 | 1.064514 | 478 | 7 | 0 | 2.714061 | 7200 | 7388.7 | evet | ok
Bos (I0) | Co-60 1173 | Co-60 | 1173.228 | 1172.531 | 67.29501 | 5.739293 | 153008.5 | 1155.779 | 132.3856 | 21.25118 | 0.1605248 | 1.16545 | 808 | 7 | 1 | 2.444558 | 7200 | 7388.7 | evet | ok
Bos (I0) | Co-60 1332 | Co-60 | 1332.492 | 1335.369 | 72.69015 | 5.443448 | 154087.3 | 784.4222 | 196.4341 | 21.40101 | 0.1089475 | 1.16545 | 808 | 7 | 1 | 1.707472 | 7200 | 7388.7 | evet | ok

## Göreli_zayıflama
Referans | Numune | Cizgi | E_keV | T=I/Iref | u_T | ln(Iref/I) | u_ist | u_model | u_toplam | Anlamlilik_sigma | Model_varyant_sayisi
Bos (I0) | Dy-0 | Ba-133 81 | 80.89906 | 0.8869518 | 0.05370532 | 0.1199647 | 0.04327583 | 0.04235043 | 0.06055044 | 1.981235 | 6
Bos (I0) | Dy-0 | Ba-133 303 | 295.4176 | 0.7602869 | 0.06650689 | 0.2740594 | 0.06861988 | 0.05425282 | 0.08747604 | 3.132965 | 7
Bos (I0) | Dy-0 | Ba-133 356 | 359.5183 | 0.7604229 | 0.02368702 | 0.2738806 | 0.03001104 | 0.008345528 | 0.0311498 | 8.792369 | 7
Bos (I0) | Dy-0 | Cs-137 662 | 661.657 | 0.9000619 | 0.03226133 | 0.1052917 | 0.02607351 | 0.02459522 | 0.03584345 | 2.937544 | 7
Bos (I0) | Dy-0 | Co-60 1173 | 1173.228 | 0.95192 | 0.02052674 | 0.04927427 | 0.01067662 | 0.01873486 | 0.02156351 | 2.285076 | 7
Bos (I0) | Dy-0 | Co-60 1332 | 1332.492 | 0.9529438 | 0.008047554 | 0.04819932 | 0.007161201 | 0.004475962 | 0.008444941 | 5.707479 | 7
Bos (I0) | Dy-5 | Ba-133 81 | 80.89906 | 0.9035992 | 0.05653923 | 0.1013694 | 0.03883049 | 0.04906466 | 0.06257114 | 1.620067 | 6
Bos (I0) | Dy-5 | Ba-133 303 | 295.4176 | 0.7965338 | 0.07620108 | 0.2274857 | 0.06522491 | 0.06998332 | 0.09566584 | 2.37792 | 7
Bos (I0) | Dy-5 | Ba-133 356 | 359.5183 | 0.7966324 | 0.02265548 | 0.2273619 | 0.02778947 | 0.006043655 | 0.02843907 | 7.994704 | 7
Bos (I0) | Dy-5 | Cs-137 662 | 661.657 | 0.9599031 | 0.02847809 | 0.04092296 | 0.0268495 | 0.01262042 | 0.02966768 | 1.379379 | 7
Bos (I0) | Dy-5 | Co-60 1173 | 1173.228 | 0.958099 | 0.02568503 | 0.04280417 | 0.01070125 | 0.02457986 | 0.02680833 | 1.596674 | 7
Bos (I0) | Dy-5 | Co-60 1332 | 1332.492 | 0.9547002 | 0.007763962 | 0.04635791 | 0.007205136 | 0.003771106 | 0.008132357 | 5.700428 | 7
Bos (I0) | Dy-10 | Ba-133 81 | 80.89906 | 0.8592204 | 0.06003085 | 0.1517299 | 0.0456853 | 0.05286021 | 0.06986665 | 2.171706 | 6
Bos (I0) | Dy-10 | Ba-133 303 | 295.4176 | 0.8610531 | 0.08284151 | 0.1495991 | 0.07003166 | 0.06596846 | 0.09620952 | 1.55493 | 7
Bos (I0) | Dy-10 | Ba-133 356 | 359.5183 | 0.7890764 | 0.02379954 | 0.2368922 | 0.027799 | 0.01170119 | 0.03016127 | 7.854186 | 7
Bos (I0) | Dy-10 | Cs-137 662 | 661.657 | 0.9318177 | 0.02847173 | 0.07061813 | 0.02606155 | 0.01595012 | 0.03055504 | 2.311177 | 7
Bos (I0) | Dy-10 | Co-60 1173 | 1173.228 | 0.9557281 | 0.02278895 | 0.04528187 | 0.01070032 | 0.02130888 | 0.0238446 | 1.899041 | 7
Bos (I0) | Dy-10 | Co-60 1332 | 1332.492 | 0.952583 | 0.00767498 | 0.04857801 | 0.007200955 | 0.003614112 | 0.008057019 | 6.029278 | 7
Bos (I0) | Dy-20 | Ba-133 81 | 80.89906 | 0.823707 | 0.05805784 | 0.1939404 | 0.04011097 | 0.0579573 | 0.07048361 | 2.751567 | 6
Bos (I0) | Dy-20 | Ba-133 303 | 295.4176 | 0.8441702 | 0.1111844 | 0.1694011 | 0.06986558 | 0.111651 | 0.1317085 | 1.286182 | 7
Bos (I0) | Dy-20 | Ba-133 356 | 359.5183 | 0.7852943 | 0.02652507 | 0.2416968 | 0.03020923 | 0.01510975 | 0.03377724 | 7.15561 | 7
Bos (I0) | Dy-20 | Cs-137 662 | 661.657 | 0.8878011 | 0.02473875 | 0.1190076 | 0.02664274 | 0.008162928 | 0.0278652 | 4.270832 | 7
Bos (I0) | Dy-20 | Co-60 1173 | 1173.228 | 0.9652859 | 0.01995217 | 0.03533092 | 0.01044647 | 0.01783558 | 0.0206697 | 1.70931 | 7
Bos (I0) | Dy-20 | Co-60 1332 | 1332.492 | 0.9606189 | 0.00708491 | 0.04017749 | 0.007041533 | 0.002193796 | 0.00737536 | 5.447529 | 7

## Teorik
Numune | Cizgi | E_keV | MAC_kuram_cm2_g | sigma_a_barn | sigma_e_barn | Zeff_kuram | Neff_kuram_e_g | LAC_kuram_cm-1 | HVL_kuram_cm | TVL_kuram_cm | MFP_kuram_cm | Ne_kuram_e_cm3
Dy-0 | Ba-133 81 | 80.89906 | 0.8091066 | 71.40602 | 2.145752 | 33.27785 | 3.7707e+23 | 5.151339 | 0.1345567 | 0.4469877 | 0.1941243 | 2.4007e+24
Dy-0 | Ba-133 303 | 295.4176 | 0.1461871 | 12.90144 | 0.4279948 | 30.14392 | 3.4156e+23 | 0.9307297 | 0.7447352 | 2.473957 | 1.074426 | 2.1746e+24
Dy-0 | Ba-133 356 | 359.5183 | 0.1212977 | 10.70487 | 0.3742959 | 28.60003 | 3.2407e+23 | 0.7722658 | 0.8975501 | 2.981597 | 1.294891 | 2.0632e+24
Dy-0 | Cs-137 662 | 661.657 | 0.0792302 | 6.992297 | 0.2669194 | 26.19629 | 2.9683e+23 | 0.5044349 | 1.374106 | 4.564682 | 1.982416 | 1.8898e+24
Dy-0 | Co-60 1173 | 1173.228 | 0.05729123 | 5.056119 | 0.1984537 | 25.47757 | 2.8869e+23 | 0.3647561 | 1.900303 | 6.312671 | 2.741558 | 1.838e+24
Dy-0 | Co-60 1332 | 1332.492 | 0.05355074 | 4.72601 | 0.1859305 | 25.41815 | 2.8801e+23 | 0.3409415 | 2.033038 | 6.753607 | 2.933054 | 1.8337e+24
Dy-5 | Ba-133 81 | 80.89906 | 1.029801 | 91.7916 | 2.41054 | 38.07927 | 4.2721e+23 | 6.501268 | 0.1066172 | 0.3541748 | 0.1538161 | 2.697e+24
Dy-5 | Ba-133 303 | 295.4176 | 0.1525429 | 13.59696 | 0.436872 | 31.12344 | 3.4917e+23 | 0.9630235 | 0.7197614 | 2.390996 | 1.038396 | 2.2044e+24
Dy-5 | Ba-133 356 | 359.5183 | 0.1249339 | 11.13602 | 0.379662 | 29.33141 | 3.2907e+23 | 0.7887244 | 0.8788205 | 2.919378 | 1.26787 | 2.0774e+24
Dy-5 | Cs-137 662 | 661.657 | 0.07975902 | 7.109345 | 0.2681723 | 26.51037 | 2.9742e+23 | 0.5035293 | 1.376578 | 4.572892 | 1.985982 | 1.8776e+24
Dy-5 | Co-60 1173 | 1173.228 | 0.05724513 | 5.102563 | 0.1988365 | 25.6621 | 2.879e+23 | 0.3613962 | 1.91797 | 6.37136 | 2.767046 | 1.8176e+24
Dy-5 | Co-60 1332 | 1332.492 | 0.05347406 | 4.766427 | 0.1862406 | 25.59285 | 2.8712e+23 | 0.3375889 | 2.053229 | 6.820679 | 2.962183 | 1.8126e+24
Dy-10 | Ba-133 81 | 80.89906 | 1.249793 | 112.4717 | 2.678347 | 41.99293 | 4.6663e+23 | 7.8427 | 0.08838119 | 0.293596 | 0.1275071 | 2.9282e+24
Dy-10 | Ba-133 303 | 295.4176 | 0.158885 | 14.29842 | 0.4458561 | 32.06958 | 3.5636e+23 | 0.9970353 | 0.6952082 | 2.309432 | 1.002973 | 2.2362e+24
Dy-10 | Ba-133 356 | 359.5183 | 0.1285624 | 11.56962 | 0.3850928 | 30.04372 | 3.3385e+23 | 0.8067548 | 0.8591795 | 2.854132 | 1.239534 | 2.095e+24
Dy-10 | Cs-137 662 | 661.657 | 0.08028669 | 7.225178 | 0.2694404 | 26.8155 | 2.9798e+23 | 0.503815 | 1.375797 | 4.570299 | 1.984855 | 1.8699e+24
Dy-10 | Co-60 1173 | 1173.228 | 0.05719908 | 5.147473 | 0.1992239 | 25.83763 | 2.8711e+23 | 0.3589357 | 1.931118 | 6.415036 | 2.786015 | 1.8017e+24
Dy-10 | Co-60 1332 | 1332.492 | 0.05339744 | 4.805355 | 0.1865542 | 25.7585 | 2.8623e+23 | 0.3350796 | 2.068604 | 6.871755 | 2.984365 | 1.7962e+24
Dy-20 | Ba-133 81 | 80.89906 | 1.688482 | 155.0068 | 3.230117 | 47.98799 | 5.2273e+23 | 10.60508 | 0.06535995 | 0.2171211 | 0.09429447 | 3.2832e+24
Dy-20 | Ba-133 303 | 295.4176 | 0.1715251 | 15.74643 | 0.4643615 | 33.90984 | 3.6938e+23 | 1.077321 | 0.6433992 | 2.137326 | 0.9282288 | 2.32e+24
Dy-20 | Ba-133 356 | 359.5183 | 0.135794 | 12.46623 | 0.3962792 | 31.45819 | 3.4267e+23 | 0.8528997 | 0.8126948 | 2.699714 | 1.172471 | 2.1523e+24
Dy-20 | Cs-137 662 | 661.657 | 0.08133827 | 7.467053 | 0.2720524 | 27.44711 | 2.9898e+23 | 0.5108721 | 1.356792 | 4.507165 | 1.957437 | 1.8778e+24
Dy-20 | Co-60 1173 | 1173.228 | 0.05710726 | 5.242587 | 0.2000217 | 26.21008 | 2.8551e+23 | 0.3586812 | 1.932488 | 6.419587 | 2.787991 | 1.7932e+24
Dy-20 | Co-60 1332 | 1332.492 | 0.05324476 | 4.888 | 0.1872003 | 26.11106 | 2.8443e+23 | 0.3344215 | 2.072675 | 6.885278 | 2.990238 | 1.7864e+24

## Referans_malzeme
Malzeme | Yogunluk_g_cm3 | Cizgi | E_keV | MAC_cm2_g | LAC_cm-1 | HVL_cm
Kursun (Pb) | 11.35 | Ba-133 81 | 80.89906 | 2.352558 | 26.70153 | 0.02595908
Kursun (Pb) | 11.35 | Ba-133 303 | 295.4176 | 0.4163624 | 4.725713 | 0.1466757
Kursun (Pb) | 11.35 | Ba-133 356 | 359.5183 | 0.2821306 | 3.202182 | 0.2164609
Kursun (Pb) | 11.35 | Cs-137 662 | 661.657 | 0.1102034 | 1.250808 | 0.5541594
Kursun (Pb) | 11.35 | Co-60 1173 | 1173.228 | 0.06166369 | 0.6998829 | 0.9903759
Kursun (Pb) | 11.35 | Co-60 1332 | 1332.492 | 0.05610118 | 0.6367484 | 1.088573
Siradan beton (NIST) | 2.3 | Ba-133 81 | 80.89906 | 0.1996495 | 0.459194 | 1.509487
Siradan beton (NIST) | 2.3 | Ba-133 303 | 295.4176 | 0.1103932 | 0.2539043 | 2.729954
Siradan beton (NIST) | 2.3 | Ba-133 356 | 359.5183 | 0.1020582 | 0.2347338 | 2.952908
Siradan beton (NIST) | 2.3 | Cs-137 662 | 661.657 | 0.07883705 | 0.1813252 | 3.822674
Siradan beton (NIST) | 2.3 | Co-60 1173 | 1173.228 | 0.05993791 | 0.1378572 | 5.028009
Siradan beton (NIST) | 2.3 | Co-60 1332 | 1332.492 | 0.05619605 | 0.1292509 | 5.362803

## Numune_bilgisi
Numune | Dosya | Kalinlik_mm | u_kalinlik_mm | Kalinlik_olcum_sayisi | Yogunluk_g_cm3 | u_yogunluk_g_cm3 | Yogunluk_olcum_sayisi | Kuramsal_yogunluk_g_cm3 | Bosluk_yuzde | Bilesim
Dy-0 | Dy2O3_00_5kaynak_2saat.Spc | 3.3 | 0.01 | 1 | 6.3667 | 0.01048443 | 3 | 6.66 | 4.403904 | Ni 74.97%, Al 15.01%, Bi 10.02%
Dy-5 | Dy2O3_05_5kaynak_2saat.Spc | 3.3 | 0.01 | 1 | 6.313133 | 0.002659783 | 3 | 6.63 | 4.779286 | Ni 69.98%, Al 14.98%, Bi 10.02%, Dy 4.37%, O 0.65%
Dy-10 | Dy2O3_10_5kaynak_2saat.Spc | 3.3 | 0.01 | 1 | 6.2752 | 0.01142935 | 3 | 6.59 | 4.776935 | Ni 64.95%, Al 15.01%, Bi 10.02%, Dy 8.73%, O 1.29%
Dy-20 | Dy2O3_20_5kaynak_2saat.Spc | 3.3 | 0.01 | 1 | 6.280833 | 0.01867747 | 3 | 6.53 | 3.815722 | Ni 54.98%, Al 15.01%, Bi 10.02%, Dy 17.42%, O 2.57%

## Kalibrasyon
Spektrum | Kalibrasyon | RMS_artik_keV | Kaynak | Cozunurluk_FWHM_662_yuzde | Cozunurluk_ussu | Toplam_sayim | Canli_sure_s | Gercek_sure_s | Olu_zaman_yuzde | Sayim_hizi_cps | Baslik_zamani | Aciklama
Dy-0 | E[keV] = -0.269355 + 0.501999*ch^1 + 1.3351e-05*ch^2 | 3.501819 | fit (tepe merkezleri) | 7.034968 | 0.6930691 | 1900871 | 7200 | 7383.74 | 2.488444 | 264.0099 | 2026-10-13 14:56:57 | SUBITAM-PC DSPEC-50 SN 14300529
Dy-5 | E[keV] = 0.021924 + 0.499653*ch^1 + 1.43022e-05*ch^2 | 3.370486 | fit (tepe merkezleri) | 7.075288 | 0.6817563 | 1908388 | 7200 | 7380.54 | 2.446163 | 265.0539 | 2026-10-13 12:44:07 | SUBITAM-PC DSPEC-50 SN 14300529
Dy-10 | E[keV] = -0.403548 + 0.501597*ch^1 + 1.35571e-05*ch^2 | 3.46444 | fit (tepe merkezleri) | 7.183604 | 0.673641 | 1911828 | 7200 | 7381.8 | 2.462811 | 265.5317 | 2026-10-13 10:38:17 | SUBITAM-PC DSPEC-50 SN 14300529
Dy-20 | E[keV] = -0.469451 + 0.50267*ch^1 + 1.32136e-05*ch^2 | 3.35831 | fit (tepe merkezleri) | 7.068758 | 0.6840596 | 1901341 | 7200 | 7384.18 | 2.494254 | 264.0751 | 2026-10-13 10:21:50 | SUBITAM-PC DSPEC-50 SN 14300529
Bos (I0) | E[keV] = -0.524911 + 0.499361*ch^1 + 1.4493e-05*ch^2 | 3.388036 | fit (tepe merkezleri) | 6.97868 | 0.6662511 | 2005102 | 7200 | 7388.7 | 2.553902 | 278.4864 | 2026-10-13 17:11:14 | SUBITAM-PC DSPEC-50 SN 14300529

## Belirsizlik_bütçesi
Numune | Cizgi | E_keV | LAC_cm-1 | u_LAC_cm-1 | u: istatistik I0 (cm-1) | u: istatistik I (cm-1) | u: model/fon secimi (cm-1) | u: kalinlik (cm-1) | pay % I0 ist. | pay % I ist. | pay % model | pay % kalinlik
Dy-0 | Ba-133 81 | 80.89906 | 0.3635293 | 0.1834895 | 0.07883683 | 0.1047958 | 0.1283346 | 0.001101604 | 18.46018 | 32.61859 | 48.91763 | 0.003604363
Dy-0 | Ba-133 303 | 295.4176 | 0.830483 | 0.2650908 | 0.1221046 | 0.1683125 | 0.1644025 | 0.002516615 | 21.21655 | 40.31284 | 38.4616 | 0.009012476
Dy-0 | Ba-133 356 | 359.5183 | 0.8299411 | 0.09442684 | 0.05390965 | 0.07324135 | 0.02528948 | 0.002514973 | 32.59433 | 60.16193 | 7.172802 | 0.07093748
Dy-0 | Cs-137 662 | 661.657 | 0.3190658 | 0.1086208 | 0.05368378 | 0.05797184 | 0.07453098 | 0.0009668661 | 24.42643 | 28.48446 | 47.08119 | 0.007923306
Dy-0 | Co-60 1173 | 1173.228 | 0.149316 | 0.06534554 | 0.02288997 | 0.02286462 | 0.0567723 | 0.0004524726 | 12.2704 | 12.24323 | 75.48158 | 0.004794603
Dy-0 | Co-60 1332 | 1332.492 | 0.1460586 | 0.02559456 | 0.01542656 | 0.01526229 | 0.01356352 | 0.0004426017 | 36.32813 | 35.55857 | 28.0834 | 0.02990411
Dy-5 | Ba-133 81 | 80.89906 | 0.3071801 | 0.1896118 | 0.07883683 | 0.08735302 | 0.1486808 | 0.0009308486 | 17.28731 | 21.2239 | 61.48638 | 0.002410058
Dy-5 | Ba-133 303 | 295.4176 | 0.6893507 | 0.289904 | 0.1221046 | 0.1554235 | 0.2120707 | 0.002088941 | 17.74008 | 28.74253 | 53.51219 | 0.005192112
Dy-5 | Ba-133 356 | 359.5183 | 0.6889755 | 0.08620427 | 0.05390965 | 0.06469282 | 0.01831411 | 0.002087805 | 39.10888 | 56.31896 | 4.513504 | 0.05865731
Dy-5 | Cs-137 662 | 661.657 | 0.124009 | 0.08990283 | 0.05368378 | 0.06113795 | 0.03824371 | 0.0003757848 | 35.65656 | 46.24609 | 18.09561 | 0.001747155
Dy-5 | Co-60 1173 | 1173.228 | 0.1297096 | 0.08123831 | 0.02288997 | 0.02297014 | 0.07448443 | 0.0003930594 | 7.939054 | 7.994762 | 84.06384 | 0.002340963
Dy-5 | Co-60 1332 | 1332.492 | 0.1404785 | 0.02464718 | 0.01542656 | 0.01545101 | 0.01142759 | 0.0004256925 | 39.17453 | 39.29878 | 21.49686 | 0.02983029
Dy-10 | Ba-133 81 | 80.89906 | 0.4597874 | 0.2117217 | 0.07883683 | 0.1138002 | 0.1601825 | 0.001393295 | 13.86524 | 28.89049 | 57.23994 | 0.004330674
Dy-10 | Ba-133 303 | 295.4176 | 0.4533305 | 0.2915472 | 0.1221046 | 0.1735701 | 0.1999044 | 0.001373729 | 17.54068 | 35.44313 | 47.01398 | 0.002220159
Dy-10 | Ba-133 356 | 359.5183 | 0.7178551 | 0.09142366 | 0.05390965 | 0.06473039 | 0.03545815 | 0.002175319 | 34.77089 | 50.13018 | 15.04232 | 0.05661461
Dy-10 | Cs-137 662 | 661.657 | 0.2139943 | 0.09259331 | 0.05368378 | 0.05792241 | 0.0483337 | 0.0006484676 | 33.61452 | 39.13219 | 27.24839 | 0.004904756
Dy-10 | Co-60 1173 | 1173.228 | 0.1372178 | 0.07225756 | 0.02288997 | 0.02296612 | 0.06457235 | 0.0004158115 | 10.03515 | 10.10203 | 79.85951 | 0.003311512
Dy-10 | Co-60 1332 | 1332.492 | 0.1472061 | 0.02441928 | 0.01542656 | 0.0154331 | 0.01095186 | 0.0004460791 | 39.90915 | 39.94297 | 20.11451 | 0.03337013
Dy-20 | Ba-133 81 | 80.89906 | 0.5876981 | 0.2135941 | 0.07883683 | 0.09251362 | 0.1756282 | 0.001780903 | 13.62322 | 18.76 | 67.60983 | 0.006951879
Dy-20 | Ba-133 303 | 295.4176 | 0.5133367 | 0.3991198 | 0.1221046 | 0.1729544 | 0.3383363 | 0.001555566 | 9.359605 | 18.77832 | 71.86056 | 0.001519043
Dy-20 | Ba-133 356 | 359.5183 | 0.7324144 | 0.1023793 | 0.05390965 | 0.07398576 | 0.04578711 | 0.002219438 | 27.72735 | 52.22418 | 20.00147 | 0.04699605
Dy-20 | Cs-137 662 | 661.657 | 0.360629 | 0.08444706 | 0.05368378 | 0.06030163 | 0.02473615 | 0.001092815 | 40.41262 | 50.99048 | 8.580152 | 0.01674651
Dy-20 | Co-60 1173 | 1173.228 | 0.1070634 | 0.06263631 | 0.02288997 | 0.02186663 | 0.05404721 | 0.0003244346 | 13.35483 | 12.18741 | 74.45508 | 0.002682884
Dy-20 | Co-60 1332 | 1332.492 | 0.12175 | 0.02235262 | 0.01542656 | 0.01474214 | 0.006647865 | 0.0003689393 | 47.6301 | 43.49746 | 8.845198 | 0.02724288

## Uyarılar
Uyarı
Dy-0: ölçülen kalınlık 3.3 mm ile çizgilerden çıkarsanan kalınlık uyuşmuyor (>3σ): Ba-133 81 (0.23 ± 0.12 mm); Co-60 1173 (1.35 ± 0.59 mm); Co-60 1332 (1.41 ± 0.25 mm) ¦ uyumlu: Ba-133 303 (2.94 ± 0.94 mm); Ba-133 356 (3.55 ± 0.40 mm); Cs-137 662 (2.09 ± 0.71 mm). Kalınlığı, numune–numunesiz geometri farkını ve ışın demetinin numuneyle tam kapandığını kontrol edin.
Dy-5: ölçülen kalınlık 3.3 mm ile çizgilerden çıkarsanan kalınlık uyuşmuyor (>3σ): Ba-133 81 (0.16 ± 0.10 mm); Cs-137 662 (0.81 ± 0.59 mm); Co-60 1332 (1.37 ± 0.24 mm) ¦ uyumlu: Ba-133 303 (2.36 ± 0.99 mm); Ba-133 356 (2.88 ± 0.36 mm); Co-60 1173 (1.18 ± 0.74 mm). Kalınlığı, numune–numunesiz geometri farkını ve ışın demetinin numuneyle tam kapandığını kontrol edin.
Dy-10: ölçülen kalınlık 3.3 mm ile çizgilerden çıkarsanan kalınlık uyuşmuyor (>3σ): Ba-133 81 (0.19 ± 0.09 mm); Cs-137 662 (1.40 ± 0.61 mm); Co-60 1173 (1.26 ± 0.66 mm); Co-60 1332 (1.45 ± 0.24 mm) ¦ uyumlu: Ba-133 303 (1.50 ± 0.96 mm); Ba-133 356 (2.94 ± 0.37 mm). Kalınlığı, numune–numunesiz geometri farkını ve ışın demetinin numuneyle tam kapandığını kontrol edin.
Dy-20: ölçülen kalınlık 3.3 mm ile çizgilerden çıkarsanan kalınlık uyuşmuyor (>3σ): Ba-133 81 (0.18 ± 0.07 mm); Co-60 1173 (0.99 ± 0.58 mm); Co-60 1332 (1.20 ± 0.22 mm) ¦ uyumlu: Ba-133 303 (1.57 ± 1.22 mm); Ba-133 356 (2.83 ± 0.40 mm); Cs-137 662 (2.33 ± 0.55 mm). Kalınlığı, numune–numunesiz geometri farkını ve ışın demetinin numuneyle tam kapandığını kontrol edin.
Tanı: ölçülen kalınlık ve kuramsal μ ile, numunesiz ölçüm hızını ortak bir çarpanla k ≈ 1.067 (numuneler arası 1.062–1.072) ölçeklemek tüm çizgileri (≥250 keV) birlikte açıklıyor. Bu, numunesiz ile numuneli ölçümler arasında ≈%7 bir hız farkına (kaynak/dedektör konumu, geometri) işaret eder. k'yi bağımsız ölçmeden (ör. numunesiz ölçümü numunelerden önce ve sonra tekrarlayarak) LAC'a uygulamayın; ölçerseniz 'I₀ ölçek çarpanı' alanına girin.
Spektrumlarda tespit edilemeyen çizgiler (analiz dışı bırakıldı): Co-57 122 (en yüksek 2.0σ)

## Yöntem
Başlık | Açıklama
Net alan | Her çizgi grubu (ör. Ba-133 356+384 keV) Gauss + polinom fon (+ Compton kenarı / basamak) modeliyle Poisson olabilirlik (sapma) minimizasyonu ile uydurulur. Alan belirsizliği Fisher bilgi matrisinden hesaplanır; uyum chi2/ndf>1 ise sqrt(chi2/ndf) (Birge) ile büyütülür.
Model belirsizliği | Fon derecesi, uydurma penceresi ve yapısal alternatiflerle (basamak, sigma bağı, Compton kenarı) aynı analiz tüm spektrumlara uygulanır. u_model = ln(I0/I) değerlerinin varyantlar arasındaki standart sapması (ortak sistematik etkiler oranda otomatik sönümlenir).
Sayım hızı | I = net alan / canlı süre (DSPEC ölü zamanı canlı süre ile düzeltilir).
L | L = ln(I0/I); u_L² = (u_I0/I0)² + (u_I/I)² + u_model²
LAC | μ = L/x; u_μ² = (u_L/x)² + (μ u_x/x)²
MAC | μ/ρ = μ/ρ; u² = (u_μ/ρ)² + (μ u_ρ/ρ²)² (ρ: deneysel yoğunluk ortalaması ± standart hata)
HVL, TVL, MFP | ln2/μ, ln10/μ, 1/μ; göreli belirsizlik = u_μ/μ (yalnızca μ ≥ 3 u_μ ise güvenilir)
RPE | RPE = (1 − I/I0)×100; u = 100·(I/I0)·u_L
Zeff, Neff | Doğrudan yöntem: σ_a = (μ/ρ)/(N_A Σ w_i/A_i); σ_e = (1/N_A) Σ f_i (A_i/Z_i)(μ/ρ)_i; Zeff = σ_a/σ_e; Neff = (μ/ρ)/σ_e; Ne = Neff·ρ. Elementel (μ/ρ)_i değerleri EPDL97 (XCOM ailesi).
Kuramsal | Karışım kuralı: μ/ρ = Σ w_i (μ/ρ)_i; kuramsal LAC = (μ/ρ)·ρ_deneysel.
Kapsam | Tablolar 1σ standart belirsizlik taşır; 'Özet' sayfası yapılandırmadaki kapsam katsayısı k ile verilir.